## Смолы
Наименование | оч.быстр | быстр | медл | оч.медл | Пропорц | Рабочая температура | Требует постотверждения | Ручное формование | Вакуумное формование | Вакуумная инфузия | RTM, RTM-light | Для препрегов | Филаментная намотка | Литьё | Печное и автоклавное формование | Применение | Время Гелеобразования (в зависимости от отвердителя) | Время работы с изделием (В каталог не идет) | Вязкость, Мпа
Эпоксидная смола LG 100 | HG353 |  | HG359 | VE 100, Ускоритель SG 2 (для препрегов) | ● 100:40 ● 100:30 | до 75°С (с HG 353 до 80°С), а при использовании VE 100 до 135°С | нет | ● |  |  |  | ● |  | ● |  | Вязкость составляет 12000–15000 мПа•с при 25 °C ; для больших толщин; для имитации льда, стекла, хороший 3D-эффект, химустойчивость, формоустойчивость, благоприятная для кожи; вариант гибкой эпоксидной смолы для ангидридных систем с Tg выше 100 ° С используется для производства препрегов с отвердителем VE 100 и ускорителем SG 2;Система подходит также для намотки машин. | от 50 мин до 10 ч | от 1 ч до 5 ч | 12000-15000
Эпоксидная смола SLIP LG 100 высокопрозрачная |  |  | S-HG 130 S-HG 140 |  | ● 100:30 ● 100:40 (точность соблюдения пропорций) | до 75°С | нет, литье при T°С до 35°С во избежания воспламенения | ● | [5 empty] | ● |  | Высокопрозрачная смола, позволяющая одновременно наносить даже толстые слои, используется прежде всего для спец.аппликаций -рекламное литье, литье сувениров, имитация стекла, льда, нелипкие поверхности с высоким блеском; Благоприятна для кожи. | от 2 ч до 14 ч | от 3-4 до 4-5 часов | 9000-11000
Литьевая эпоксидная смола G 70 UV |  |  |  | S-HG 70 | ● 100:50 |  | нет, литье при T°С до 35°С во избежания воспламенения | [6 empty] | ● |  | Литейная, высокопрозрачная (прозрачная) система, обеспечивает отливку даже очень толстых слоев смолы. Используется в основном для специальных применений, таких как литье рекламных изделий и создание имитации стекла или льда. | от 3 ч до 14 ч | от 4 до 48 ч | 400-600 Мпа
Эпоксидная смола LG 112 |  |  | HG 100 HG 120 |  | ● 100:35 (HG 100) ● 100:25 (HG 120) | до 140°С | да | ● | [6 empty] | ● | Основное применение - производство качественных пресс-форм: нанесение более толстых слоев без опасности образования натеков; химическая устойчивость; формоустойчивость; Высокотемпературная система - стабильностью при высокой температуре (до 140 ° C). Эпоксидная смола должна быть закаленной. | по графику отверждения | от 1,5 часов при нагреве до 20 часов без нагрева в печи | 2300-2900
Эпоксидная смола LG 115 | HG 351 |  | HG356, HG359 |  | ● 100:40 | -50°С (отверждение при высокой температуре -вплоть до 80-100°С) | нет ( отверждение при комнатной температуре) | ● | [6 empty] | ● | Самый распространенный тип стандартной ламинирующей смолы. Подходит как для ламинирования продукта, так и для изготовления пресс-форм. Мы рекомендуем отверждение. | от 50 мин до 16 ч | от 15 минут до 6-8 часов при T° комн. В зависимости от отвердителя | 900-1200
Эпоксидная смола LG 120 | HG 351 |  | HG356, HG359, HG 100, HG 120 |  | ● 100:34 | -65°С (при постотверждении до 140°С) | да | ● |  | ● |  |  |  |  | ● | Стандартная ламинирующая смола низкой вязкости с высокой адгезией и хорошей термостойкостью. Применяется при производстве крупногабаритных изделий; -при производстве оснастки; -химически устойчива; -повышенная гибкость композита; В дополнение к отвердителю HG 353 необходимо закалить | от 15 мин до 6-8 ч | от 15 минут до 6-8 часов при T° комн. В зависимости от отвердителя | 700-900
Эпоксидная смола LG 150 | HG 351 |  | HG356, HG359 | VE 95-2 VE100-2 (отверждение при T выше 70°С) | ● 100:40 | 50°С (при термическом отверждении термостойкость до 100°С) | да, но возможно и отверждение при комнатной температуре | ● |  |  | ● | ● | ● | ` | ● | вариант гибкой эпоксидной смолы для ангидридных систем с Tg выше 100 ° С Система подходит для препрегов и намотки машин. Очень высокая формоустойчивость; - химически устойчива; -благоприятна для кожи. | от 15 мин до 16 ч | от 15 минут до 6-8 часов при T° комн. В зависимости от отвердителя | 1100-1500
Эпоксидно-ангидридная смола LG 150 FR |  |  |  | VE 112-2 | ●100:75 | 100°С-140°С | необходимо постотверждение при Т°С >70°С |  |  |  | ● |  |  |  | ● | -очень высокая температура теплового искажения (Tg DMA 125 140° C); высокая прочность и химическая стойкость |  | Длительное время обработки (до нескольких дней) | 1500-2500
Эпоксидная смола LG 160 | HG 351, HG 353 |  | HG356 |  | ●100:35 | 55°С (при термическом отверждении термостойкость до 85°С) | да, но возможно и отверждение при комнатной температуре | ● | [6 empty] | ● | композитные детали с хорошей термостойкостью и отличныеми механическими свойствами. Система была разработана для производства композитных деталей с простой технологией, ручное ламинирование | от 15 мин до 6 ч | При T° комн. 24 часа+5-7 дней; при T° 85° | 900-1100
RTM-система высокого давления смола LG 170 |  |  |  | HG 170 | ●100:16 | 160 °С | Перед литьем под давлением необходимо предварительно нагреть всю или смесь до 50-60°С; Термостойкость системы после термического отверждения 3 ч / 60 °С и 4 ч / 160 °С |  |  |  | ● |  |  |  | ● | высокотемпературная смола; для твердых стабильных по форме композитов; химически устойчива; |  | до 4 ч | 10000-14000
Эпоксидная смола LG 206 |  |  |  | HG 358, HG 359,HG 110 | ● 100:34 ● 100:30 (HG 110) | -50°С -60°С (при термическом отверждении термостойкость до 90°С) | да, но возможно и отверждение при комнатной температуре | [5 empty] | ● |  | ● | для больших деталей и машинной переработки, т.к. большое время переработки; для изготовления филаментной намотки; - можно использовать при низкой температуре и высокой влажности; требует тщательного перемешивания; -высокая статическая и динамическая несущая способность; подходит для армирования бетона, в качестве адгезива для металла, дерева, стекла | от 3 ч до 26 ч | от 6-8 часов до 24 часов на отверждение и 7 дней на стабилизацию изделия | 1900-2500
Эпоксидная смола LG 210 |  |  |  | HG 358 | ● 100:34 | -50°С -60°С (при термическом отверждении термостойкость до 90°С) | да, но возможно и отверждение при комнатной температуре | [5 empty] | ● |  | ● | для изготовления филаментной намотки; - можно использовать при низкой температуре; подходит для армирования бетона, в качестве адгезива для металла, дерева, стекла | 10-12 ч | от 4-5 часов до 24 часов на отверждение и 7 дней на стабилизацию изделия | 1200-1900
Эпоксидная смола LG 230 | HG 351, HG 353 |  |  | HG 356 | ● 100:35 | 55°С (при термическом отверждении термостойкость до 85°С) | да, но возможно и отверждение при комнатной температуре | ● | [6 empty] | ● | композитные детали с хорошей термостойкостью и отличныеми механическими свойствами. Система была разработана для производства композитных деталей с простой технологией, ручное ламинирование | При T°25°С -от 1 часа до 6 часов; При T°50°С -от 15 мин до 1 часа; | от 2х часов при тепловом отверждении и 24 часа на отверждение при T° комн. | 900-1200
Эпоксидная смола LG 280 | HG 285 HG287 |  |  |  | ● 100:40 | до 90°С | да, но возможно и отверждение при комнатной температуре | ● |  | ● |  |  |  |  | ● | Удлинение системы составляет 5-6%, подходит для армирования бетона, в качестве адгезива для металла, дерева, стекла;для композитов работающих под высоким давлением- планеры, модели, лодки и формы | от 1 ч до 8 ч | 24 часа на отверждение при T° комн. | 600-1000
Эпоксидная смола LG 285 | HG 285 HG287 |  |  |  | ● 100:40 | 50°С -60°С (при термическом отверждении термостойкость до 110°С) | нет/ да-только для повышения термостойкости до 110°С | ● |  | ● |  |  |  |  | ● | -Разработана для аэрокосмической промышленности, композитов работающих под высоким давлением: спортивных самолетов, моделей, байдарок и форм; улучшенное проникновение смолы в ткань; можно ламинировать без последующего отверждениеа. Он характеризуется очень хорошими механическими свойствами и достаточной гибкостью без горячего отверждения. | от 50 мин до 180 мин | 24 часа на отверждение при T° комн.; При T° ниже 18°С время отверждения увеличивается в 2 раза. | 600-900
Эпоксидная смола LG 330 | HG 335 |  | HG 337 |  | ● 100:25 | При отверждении при Т 50-55°С термостойкость от -60°С до +60°С; При отверждении при Т 70-80°С термостойкость до 80°С; | да, но возможно и отверждение при комнатной температуре |  |  | ● | ● |  | ● |  | ● | Крупные композитные изделия, лодки, серфинг; хорошая термостойкость и мех. св-ва | от 1 ч до 8 ч | 4-7 дней без отверждениеа | 700-900
Эпоксидная смола LG 385 | HG 385 | HG 386 HG 387 |  |  | ● 100:40 | 45°С -60°С (при термическом отверждении термостойкость до 110°С) | да, но возможно и отверждение при комнатной температуре | ● |  | ● | [5 empty] | Смола предназначена для производства требовательных композитов, напр., спортивных самолетов, моделей, лодок и форм. Повышенная адгезия | от 1 ч до 8 ч | 24 часа на отверждение при T° комн.; отверждение при 120°С 2 часа | 600-900
Эпоксидная смола LG 420 FR | HG 400 R | HG 400 M |  | HG 400 | ● 100:25 | до 90°С | нет ( отверждение при комнатной температуре) | ● |  | ● | [5 empty] | Пожаростойкость; высокая эластичность при высокой термостойкости; подходит для для аэрокосмической, автомобильной промышленности и железнодорожного транспорта; сертификаты EN45545 FAR 23/853 | от 23 мин до 12 ч. | 48 часов | 900-1200
Эпоксидная смола LG 700 | HG 700 F | HG 700 |  | HG 737 | ● 100:30 | до 110°С | да, но возможно и отверждение при комнатной температуре | ● |  | ● | ● |  |  |  | ● | Хорошая термостойкость даже при комнатной температуре отверждения, отличные механические свойства; Чрезвычайно низкая вязкость эпоксидной смолы позволяет хорошо пропитывать материали и получать ламинаты с очень малым весом. Высокая гибкость при сохранении хорошей термостойкости. | от 25 мин до 12 ч. | от 25 мин до 3х часов в зависимости от отвердителя | 600-900
Эпоксидная смола LG 730 |  | HG 700 F HG 700 R |  | HG 737 | ● 100:30 | 55-65°С (при повышенной температуре можно достичь термостойкости до 110°С | нет/ да-только для повышения термостойкости до 110°С |  |  | ● | ● |  |  |  | ● | для производства больших деталей и изделий инфузионным процессом; для требовательных композитов: детали спортивных моделей, лодок; высокая гибкость при высокой термической устойчивости и прочности; хорошее проникновение смеси в ткань; можно работать при комнатной температуре; | от 25 мин до 12 ч. | медленное гелеобразование в течение 8-12 часов! Отверждение до 24 часов. | 700-900
Эпоксидная смола LG 735 G |  | HG 735 |  |  | ● 100:35 | -60°С до 125°С (отверждение при T 80-90°С) | да, но возможно и отверждение при комнатной температуре | ● | [6 empty] | ● | -для композитов работающих под высоким давлением: спортивных самолетов,планеров, моделей, байдарок; высокая прочность и термостойкость (> 100 ° C). | от 1,5 до 6ч | 2-6 часов в печи и 48 часов при T° комн.; При T° ниже 18°С время отверждения увеличивается в 2 раза. | 900-1200
Эпоксидная смола LG 735 Aero |  | HG 735 AERO | HG 736 AERO HG 737 AERO |  | ● 100:35 (HG 735 aero) ● 100:28 (HG 736 aero) ● 100:37 (HG 737 aero) | до 130°С | После термообработки при 50-55°C система выдерживает рабочие температуры от -60°C до +75 ° C. После термообработки при 80-90° C рабочая температура выше, чем до 100 ° C. |  |  | ● |  |  |  |  | ● | композитные детали с высокой термостойкостью и отличными механическими свойствами. Для производства сложных композитных деталей, например, спортивных самолетов, катеров, деталей, которые подвергаются механическому напряжению или части, которые находятся под тепловым напряжением. | от 2 ч до 3 ч | от 1,5 до 8 часов | 700-900
Эпоксидная смола LG 800 Высокотемпературная |  |  | HG 100 HG 120 |  | ● 100:25 (HG 225) ● 100:53 | 220°С (кратковременно до 280°С) | да | ● |  | ● |  |  |  |  | ● | - высокая прочность и формоустойчивость при высоких температурах; химически устойчивая | по графику отверждения | 24 часа | 4000-6000
Эпоксидная смола LG 815 Флексибилизированная | HG 133 | HG 353 |  | HG 356 | ● 100:35 | от -60°С до 75°С (с HG353 до 80°С) | нет ( отверждение при комнатной температуре) | ● | [7 empty] | хорошая прочность на изгиб - флексибилизированная смола; и устойчивость к отслаиванию; подходит в качестве адгезива для металлов, дерева, стекла, бетона, пластмасс. Подходит для работы с тяжелыми композитами | от 25 мин до 1 ч. | от 15 минут до 4 часов | 1100-1300
Эпоксидная смола LG 900 УФ-устойчивая |  |  | HG 100 HG 120 |  | ● 100:34 | до 95°С | да | ● |  |  |  |  | ● |  | ● | УФ-устойчивость; химическая устойчивость; формоустойчивость; исключительная гибкость; хорошее насыщение волокон при намотке; |  | 24 часа | 700-1300
Эпоксидная смола LG С1 химустойчивая | HG C1 |  |  |  | ● 100:50 | до 65°С | нет ( отверждение при комнатной температуре) | ● | [7 empty] | идеальна в качестве верхнего прозрачного защитного слоя обычных композитов; т.о. можно нанести 2-3 химически устойчивых слоя внутри легких топливных баков, произведенных из стекловолокна, углерода, арамида (мин.толщина слоя 0,4мм) | 50 минут | 50 минут | 100-150
Эпоксидная смола LG 1000 | HG 120 |  |  |  | ● 100:30 | до 80°С | да, но возможно и отверждение при комнатной температуре |  |  |  | ● |  |  |  |  | Гибкость при сохранении очень высокой прочности и термостойкости. Улучшает проникновение ламинирующей смеси в ткань. | 90-100 минут | 2ч -6ч | 130-180
Эпоксидная смола LG 3000 |  |  |  | HG 1003 HG 1008 HG 1010 | ● 100:30 |  | разработана для отверждения при комнатной температуре | [5 empty] | ● |  |  | В неблагоприятных условиях (например, низкая температура или высокая относительная влажность), могут быть получены нелипкие глянцевые поверхности. Благодаря своим высоким адгезионным свойствам эта система может также использоваться в качестве клея для дерева, металла, стекла, бетон и различные виды пластмасс. Удлинение системы составляет 4 - 6% | от 3 до 26 ч | от 6 ч до 5 дней (при T°С 23°С) | 1400-1800
`